## 양식
리크·리워크 이력대장
양식번호: B1100-12 Rev.0 제정일: 2026-07-16 SQ 연계항목: 2_9, 6_10 ※ 노란색 셀에 기록하세요. 회색 기울임 행은 작성 예시입니다.
No | 발생일 | 품번 | LOT | 발생공정 | 불량내용 (측정값) | 발생 수량 | 리워크 가능여부 (기준표 근거) | 리워크 방법 | 리워크자 | 재검사일 | 재검사 결과 (측정값) | 재검사자 | 판정 (복귀/폐기) | 폐기 수량 | 리워크 LOT 식별(예: -R) | 비고
■ 리워크 금지품은 즉시 폐기 및 이력 기재. 리워크품은 재검사(재 리크) 합격 기록 없이 출하 불가. 작업자와 재검사자 서명은 반드시 다른 사람.
[11 empty] | 작성 |  | 검토 |  | 승인

## 작성요령
■ 작성요령 (SQ 평가 대비)
[공통 원칙]
· 실측값을 수치로 기록하라. OK/NG, ○/× 결론만 기록하면 "기록 불명확"으로 보완(×0.6) 처리됨. 반드시 측정값 + 관리기준(상하한)을 함께 기재. 예: `로내 2구간 온도 748℃ (기준 750±10℃) 적합`
· 누락 없이 기록하라. 간헐적 누락 = 일부미흡(×0.5), 동일항목 연속 누락·다수 누락 = 다수미흡(×0.25). 빈칸이 생기면 사유를 기재하고 대체 검증 기록을 남길 것.
· 허위기재는 절대 금지. 심사 전 몰아쓰기·소급작성이 확인되면 다수미흡, 자격인증 허위는 0점. 필기구·필적·날짜 일관성으로 적발됨.
· 판정 근거를 남겨라. 최종 데이터만 있고 판정 근거자료(원본 측정기록, 사진)가 없으면 신뢰성 미확보로 보완 처리.
· 기준과 현장이 일치해야 한다. 문서에 쓴 주기/방법/담당과 실제 현장 운영이 다르면 일부미흡. 기준 개정 없이 현장만 바꾸지 말 것.
· 관리기준에는 설정근거를 달아라. 점검주기·판정기준을 정할 때 "왜 이 주기인가"(설비사 매뉴얼, 과거 T/O 이력, 안전율 80% 등)를 기준서에 명시.
· 표기 통일. 날짜는 YYYY-MM-DD, 담당자는 서명+실명, 수정 시 두 줄 긋고 정정서명(수정테이프 금지 — 데이터 신뢰성 지적 대상).
[SQ 2_9] 리워크·후공정 검출불가 항목(리크·용접) 관리 — 50점
지배규정: TPC-B-2100 시정조치 규정
▶ 작성 방법
· 리워크 1건마다 5요소: ①원 불량내용 ②리워크 방법 ③재검사 결과(수치) ④판정 ⑤LOT·수량. 리워크품은 반드시 재 리크검사 통과 기록이 있어야 출하 가능.
· "후공정에서 못 잡는 항목"(리크·용입)은 공정 내 검사가 마지막 방어선임을 기준서에 명시하고 전수/샘플 근거를 기재.
▶ 작성 예시
· `RW-0715-03 ¦ 리크 NG 0.8cc/min 1EA (LOT B0715-1) ¦ 재브레이징 후 재검사: 리크 0.3cc/min 적합 + 외관·용입 확인 ¦ 판정 합격 ¦ 리워크자/재검사자 서명 상이`
▶ 감점/지적 패턴 (주의)
· 리워크품이 재검사 없이 양품 혼입 (발생수량-수거량 대사로 적발, 6_6 연계)
· 리워크 이력은 있는데 재검사 값 없음
· 작업자와 재검사자가 동일인 서명 (검증 독립성 지적)
주기/보존: 발생 시마다. 보존 3년+(필드클레임 대응 근거).
[SQ 6_10] 불량부품 REWORK 관리 — 10점
지배규정: (미지정 — TPC-B-1100 부적합품관리 연계 권장)
▶ 작성 방법
· "무엇은 리워크 가능하고 무엇은 폐기인가" 목록이 출발점 — 고객 협의 근거(협정·회신 문서)를 목록에 연결.
· 리워크품 LOT는 원 LOT에 리워크 식별자를 붙여 추적 (예: B0715-1R).
▶ 작성 예시
· `리워크 기준표 ¦ 리크 미세누설: Rework 가능(고객협의 QM-25-112) — 재브레이징+재검사 ¦ 크랙: 금지 → 폐기 ¦ 치수 NG: 금지 → 폐기`
▶ 감점/지적 패턴 (주의)
· 금지 항목 리워크 흔적 / 리워크 공간에 무관 자재 혼재
· 리워크품 식별 없이 양품 파렛트 합류
주기/보존: 발생 시. 보존 3년+.